## Arrachement
CALCUL ARRACHEMENT DE FILETS - NF E 25030-2 |  |  |  |  | cellules à modifier
DONNEES VIS
Diamètre nominal | d | 10 | mm
Type de pas | Pas gros
Pas | P | 1.5 | mm
Qualité pour le filetage | 6
Position de la tolérance | g
Classe de qualité | 8.8
DONNEES TARAUDAGE
Qualité pour le filetage | 6
Position de la tolérance | H
Minimum de matière autour du taraudage | Da | 45 | mm
Résistance maximale à la traction du taraudage (min) | Rm_t | 780 | N/mm²
DONNEES ASSEMBLAGE
Longueur en prise effective | Lt_eff | 18.5 | mm
RESULTAT
Charge de défaillance minimale de la vis | Fm_min_vis | 46392.39 | N
Charge de défaillance minimale des filets de la vis | Fsb_min | 143342.4 | N
Charge de défaillance minimale des filets du taraudage | Fst_min | 167594.7 | N
PAS DE RISQUE D'ARRACHEMENT DE FILETS
VIS FUSIBLE EN STRICTION (partie filetée tendue)
CALCULS
Section cisaillée des filets de la vis | Asb | 287.0063 | mm²
Section cisaillée des filets du taraudage | Ast | 399.229 | mm²
Résistance des filets de la vis au cisaillement (rupture) | Ꞇb | 480 | N/mm²
Résistance des filets du taraudage au cisaillement (rupture) | Ꞇt | 468 | N/mm²
facteur de dilatation du taraudage | C1 | 1 | -
ratio de résistance | RꞆ | 1.356236 | -
facteur de flexion des filets de la vis | C2 | 1.0405 | -
facteur de flexion des filets du taraudage | C3 | 0.897 | -
Limite d'élasticité de la vis (min) | Re_vis | 640 | N/mm²
Résistance maximale à la traction de la vis (min) | Rm_vis | 800 | N/mm²
Coefficient pour le calcul des tolérances de la vis | kv | 1
Coefficient pour le calcul des tolérances du taraudage | kt | 1
Tolérance sur le diamètre extérieur de la vis | Td | 0.2332948 | mm
Ecart inférieur pour la tolérance de la vis | ES | 0.032 | mm
Diamètre sur flanc de la vis | d2 = D2 | 9.02575 | mm
Tolérance sur le diamètre sur flanc de la vis | Td2 | 0.1332536 | mm
Diamètre à fond de filet de la vis | d3 | 8.1598 | mm
Diamètre intérieur de l'écrou (diamètre de perçage) | D1_d1 | 8.37625 | mm
Ecart supérieur pour la tolérance du taraudage | EI | 0 | mm
Tolérance sur le diamètre intérieur du taraudage | TD1 | 0.3054863 | mm
Diamètre intérieur sur flancs du taraudage | D2 = d2 | 9.02575 | mm
Tolérance sur le diamètre intérieur sur flancs du taraudage | TD2 | 0.1747103 | mm
Diamètre extérieur de la vis min | d_min | 9.734705 | mm
Diamètre extérieur de la vis max | d_max | 9.968 | mm
Diamètre extérieur de la vis moy | d_moy | 9.851353 | mm
Diamètre sur flanc de la vis min | d2_min | 8.860496 | mm
Diamètre sur flanc de la vis max | d2_max | 8.99375 | mm
Diamètre sur flanc de la vis moy | d2_moy | 8.927123 | mm
Diamètre intérieur du taraudage min | D1_min | 8.37625 | mm
Diamètre intérieur du taraudage max | D1_max | 8.681736 | mm
Diamètre intérieur du taraudage moy | D1_moy | 8.528993 | mm
Diamètre sur flanc du taraudage min | D2_min | 9.02575 | mm
Diamètre sur flanc du taraudage max | D2_max | 9.20046 | mm
Diamètre sur flanc du taraudage moy | D2_moy | 9.113105 | mm
Section résistante nominale | As_nom | 57.99049 | mm²
Version | 2022-11-21 | 1
| Cq_vis | Re_vis | Rm_vis
| 8.8 | 640 | 800
| 10.9 | 940 | 1040
| 12.9 | 1100 | 1220
| d | Pas gros | Pas fin
| 5 | 0.8 | -
| 6 | 1 | 0.75
| 8 | 1.25 | 1
| 10 | 1.5 | 1.25
| 12 | 1.75 | 1.5
| 16 | 2 | 1.5
| 20 | 2.5 | 2
| 24 | 3 | 2
| 30 | 3.5 | 2
| 36 | 4 | 3
| qfv |  | qft
| 3 | e | 3 | G
| 4 | f | 4 | H
| 5 | g | 5
| 6 | h | 6
| 7 |  | 7
| 8 |  | 8
Lt_eff
d
d2
D1
D2
Lt_eff ne comprend ni le chanfrein
d'entrée du taraudage ni les derniers
filets incomplets de la vis